## 訓練課題確認シート
訓 練 課 題 確 認 シ ー ト
訓練科名 ：テクニカルメタルワーク科、金属加工科
訓練目標 ： 製作図面を理解し、炭酸ガスアーク溶接の施工ができる
システム名 ： 炭酸ガスアーク溶接作業 | [10 empty] | 入所月 ：
訓練課題名 ： 各種姿勢炭酸ガスアーク溶接 | [10 empty] | 氏 名 ：
評価 区分 | 評価項目 | 細 目 | 評価（数値） |  |  |  |  | 評価 判定 | 評価基準 |  |  | 評価要領（採点要領） | 測定具
作業時間 | 作業時間 | 標準作業時間 | 1 | 2 | 3 | 4 | 5 |  | ５点：１２０分未満 ４点：１２０分を超え１５０分以内 ３点：１５０分を超え１８０分以内 ２点：１８０分を超え２１０分以内 １点：２１０分を超える |  |  | ①項目ごとに、指導員の「開始」の合図から、指導員が作業終了を確認するまでの時間とする。 ②１２０分で、作業を打ち切ることとする。 | 時計
作業工程 | 作業工程 | 課題仕様および図面指示に沿った作成 | 1 | - | 3 | - | 5 |  | ５点：作業工程が課題仕様から逸脱していない。かつ図面指示通りに作成されている。、３点：作業工程が課題仕様から逸脱している。または図面指示通りに作成されていない。、１点：作業工程が課題仕様から逸脱している。かつ図面指示通りに作成されていない。
外観検査 | 溶接番号① （表ビード） | ビード幅 | 1 | 2 | 3 | 4 | 5 |  | ・ビード幅 ５点：ビード幅１８mm以内。１９mmより１ｍｍ増えるごとに１点減点。 ※開先が残存している個所がある場合は１点とする。 ・余盛り ５点：０mmから３mm以内、 ３mmから１mm増えるごとに１点減点。 ・のど厚不足 ５点：０mmの場合。５mm増えるごとに１点減点。 ・アンダカット ５点：１ｍｍ以上のアンダカットなし １箇所増えるごとに１点減点。 ・オーバーラップ ５点：オーバラップなし １箇所増えるごとに１点減点。 ・始・終端部の状態 ５点：開先面が残っていない状態かつクレータ処理がされている。 ３点：開先面が残っている。またはクレータ処理がされていない。 １点：開先面が残っている。かつクレータ処理がされていない。 ・ひずみの状態 ５点：３°以内 ３点：３°を超え５°以内 １点：５°を超える ・溶込み不良 ５点：０ｍｍ ４点：０ｍｍを超え２ｍｍ以内 ３点：２ｍｍを超え４ｍｍ以内 ２点：４ｍｍを超え６ｍｍ以内 １点：６ｍｍ以上 ・裏ビードの高さ ５点：０mmから３mm以内、 ３mmから１mm増えるごとに１点減点。 |  |  | ①作成完了後、最初に○○法による浸透探傷検査を実施し、独立欠陥（割れ/線状欠陥/円形状欠陥）、連続欠陥、分散欠陥の箇所をカウントする。 ②評価項目としての重要性を考慮し、１０点/８点/６点/４点/２点の５段階評価とする。 | ○○法に対応する浸透探傷剤（例：染色浸透探傷剤、蛍光浸透探傷剤等）
|  | 余盛り | 1 | 2 | 3 | 4 | 5
|  | のど厚 | 1 | 2 | 3 | 4 | 5
|  | アンダカット | 1 | 2 | 3 | 4 | 5
|  | オーバーラップ | 1 | 2 | 3 | 4 | 5
|  | 始・終端部の状態 | 1 | - | 3 | - | 5
|  | ひずみの状態 | 1 | 2 | 3 | 4 | 5
| 溶接番号① （裏ビード） | 溶込み不良 | 1 | 2 | 3 | 4 | 5
|  | 裏ビード高さ | 1 | 2 | 3 | 4 | 5
|  | のど厚不足 | 1 | 2 | 3 | 4 | 5
|  | アンダカット | 1 | 2 | 3 | 4 | 5
|  | オーバーラップ | 1 | 2 | 3 | 4 | 5
| 溶接番号② （表ビード） | ビード幅 | 1 | 2 | 3 | 4 | 5
|  | 余盛り | 1 | 2 | 3 | 4 | 5
|  | のど厚 | 1 | 2 | 3 | 4 | 5
|  | アンダカット | 1 | 2 | 3 | 4 | 5
|  | オーバーラップ | 1 | 2 | 3 | 4 | 5
|  | 始・終端部の状態 | 1 | - | 3 | - | 5
|  | ひずみの状態 | 1 | 2 | 3 | 4 | 5
| 溶接番号② （裏ビード） | 溶込み不良 | 1 | 2 | 3 | 4 | 5 |  |  |  |  | ①浸透探傷検査後、耐圧試験装置を使用して、a).使用流体 ： 水、b).最大圧力 ： ○○○Kgf/cm2、c).試験形態：連続加圧試験/サイクル試験という条件の下、水漏れ箇所をカウントする。 ②評価項目としての重要性を考慮し、１０点/８点/６点/４点/２点の５段階評価とする。 | 耐圧試験装置
|  | 裏ビード高さ | 1 | 2 | 3 | 4 | 5
|  | のど厚不足 | 1 | 2 | 3 | 4 | 5
|  | アンダカット | 1 | 2 | 3 | 4 | 5
|  | オーバーラップ | 1 | 2 | 3 | 4 | 5
| 溶接番号③ （脚長6mm） | 脚長（始端から30mmの箇所） | 1 | 2 | 3 | 4 | 5 |  | ・脚長 ５点：指定脚長に対し両脚長の誤差を足した値が±1mm未満 ４点：指定脚長に対し両脚長の誤差を足した値が±1mm以上2mm未満 ３点：指定脚長に対し両脚長の誤差を足した値が±2mm以上3mm未満 ２点：指定脚長に対し両脚長の誤差を足した値が±3mm以上4mm未満 １点：指定脚長に対し両脚長の誤差を足した値が±4mm以上 ・アンダカット ５点：アンダカットなし １箇所増えるごとに１点減点。 ・オーバーラップ（長さ１ｍｍ以上の個所を数える） ５点：オーバラップなし １箇所増えるごとに１点減点。 ・始・終端部の状態 ５点：未溶接部がなく、クレータ処理がされている。 ３点：未溶接部が残っている。またはクレータ処理がされていない。 １点：未溶接部が残っている。かつクレータ処理がされていない。
|  | 脚長（終端から30mmの箇所） | 1 | 2 | 3 | 4 | 5
|  | アンダカット | 1 | 2 | 3 | 4 | 5
|  | オーバーラップ | 1 | 2 | 3 | 4 | 5
|  | 始・終端部の状態 | 1 | - | 3 | - | 5
| 溶接番号④ （脚長9mm） | 脚長（始端から30mmの箇所） | 1 | 2 | 3 | 4 | 5
|  | 脚長（終端から30mmの箇所） | 1 | 2 | 3 | 4 | 5
|  | アンダカット | 1 | 2 | 3 | 4 | 5
|  | オーバーラップ | 1 | 2 | 3 | 4 | 5
|  | 始・終端部の状態 | 1 | - | 3 | - | 5
| 溶接番号⑤ （脚長6mm） | 脚長（始端から30mmの箇所） | 1 | 2 | 3 | 4 | 5
|  | 脚長（終端から30mmの箇所） | 1 | 2 | 3 | 4 | 5
|  | 脚長（ビード継ぎ部） | 1 | 2 | 3 | 4 | 5
|  | アンダカット | 1 | 2 | 3 | 4 | 5
|  | オーバーラップ | 1 | 2 | 3 | 4 | 5
|  | 始・終端部の状態 | 1 |  | 3 |  | 5
安全作業 | 安全作業 | 他の作業者への妨げ行為など含む | 1 | 2 | 3 | 4 | 5 |  | 持ち点を５点とし、不適切な作業又は行為があるごとに１点ずつ減点し、最低点を１点とする。 |  |  | 他の作業者への妨げ行為など、安全作業の観点から不適切な作業又は行為があるごとに１点ずつ減点する。 例）．○○○○○○、 □□□□□□□、 △△△△△△△
| 服装 | 作業服の着用状態、保護具の適正使用、帽子の着用 | 1 | 2 | 3 | 4 | 5 |  |  |  |  | 作業服の着用状態、保護具の適正使用、帽子の着用などの服装が、安全作業の観点から不適切な点があるごとに１点ずつ減点する。 例）．○○○○○○、 □□□□□□□、 △△△△△△△
| ４S作業 | 作業後の整理整頓清掃 | 1 | 2 | 3 | 4 | 5
工夫・改善 | 工夫・改善 | 作業工程の工夫、 施工上の工夫、安全の工夫、 清掃の工夫、作業改善 | 1 | 2 | 3 | 4 | 5 |  | 工夫・改善がなければ１点とし、工夫・改善点1件につき１点ずつ加算し、最高点を５点とする。
| 工夫・改善点記入欄 |  | 総点 | [6 empty] | 230 | ＜判定表＞ A ： ８０点以上 ：到達水準を十分に上回った B ： ６０点以上８０点未満 ：到達水準に達した C ： ６０点未満 ：到達水準に達しなかった
合計点
換算点
総合評価判定
コメント
担当指導員氏名：