## 評価要領
評価要領
訓練科名 ：テクニカルメタルワーク科、金属加工科
訓練目標 ： 製作図面を理解し、炭酸ガスアーク溶接の施工ができる
システム名 ： 炭酸ガスアーク溶接作業
訓練課題名 ： 各種姿勢炭酸ガスアーク溶接
評価 区分 | 評価項目 | 細 目 | 評価基準 | 評価要領（採点要領） | 測定具
作業時間 | 作業時間 | 標準作業時間 | ・指導員の合図により作業を開始する。 ・指導員が作業終了時間を確認する。 ・２１０分を最終終了時間とする。 | ①項目ごとに、指導員の「開始」の合図から、指導員が作業終了を確認するまでの時間とする。 ②１２０分で、作業を打ち切ることとする。 | 時計
作業工程 | 作業工程 | 実施要領および図面指示に沿った作成 | ・指導員が判定する。
外観検査 | 溶接番号① （表ビード） | ビード幅 | 各細目について目視、スケール、溶接ゲージ等を使用し測定する。 ※「ビード幅」「余盛り」「のど厚不足」「アンダカット」「オーバラップ」「溶込み不良」「裏ビード高さ」については、ビード両端15mmは測定の対象としない。 ・「ビード幅」：最も広い箇所で測定する。 ・「余盛り」：最も高い箇所で測定する。 ・「のど厚不足」：表面および裏面よりも低い部分の長さを合計する。 ・「アンダカット」、「オーバーラップ」：長さ１ｍｍ以上の個所を数える。 ・「始・終端部の状態」：開先面が残存していないか、クレータ処理がされているかを確 認する。 ・「ひずみの状態」：角度を測定する。 ・「溶込み不良」：残存するルートエッジ長さを測定する。 ・「裏ビード高さ」：最も高い箇所で測定する。 | ①作成完了後、最初に○○法による浸透探傷検査を実施し、独立欠陥（割れ/線状欠陥/円形状欠陥）、連続欠陥、分散欠陥の箇所をカウントする。 ②評価項目としての重要性を考慮し、１０点/８点/６点/４点/２点の５段階評価とする。 | ○○法に対応する浸透探傷剤（例：染色浸透探傷剤、蛍光浸透探傷剤等）
余盛り
のど厚
アンダカット
オーバーラップ
始・終端部の状態
ひずみの状態
| 溶接番号① （裏ビード） | 溶込み不良
裏ビード高さ
のど厚不足
アンダカット
オーバーラップ
| 溶接番号② （表ビード） | ビード幅
余盛り
のど厚
アンダカット
オーバーラップ
始・終端部の状態
ひずみの状態
| 溶接番号② （裏ビード） | 溶込み不良 |  | ①浸透探傷検査後、耐圧試験装置を使用して、a).使用流体 ： 水、b).最大圧力 ： ○○○Kgf/cm2、c).試験形態：連続加圧試験/サイクル試験という条件の下、水漏れ箇所をカウントする。 ②評価項目としての重要性を考慮し、１０点/８点/６点/４点/２点の５段階評価とする。 | 耐圧試験装置
裏ビード高さ
のど厚不足
アンダカット
オーバーラップ
| 溶接番号③ （脚長6mm） | 脚長（始端から30mmの箇所） | 各細目について目視、スケール、溶接ゲージ等を使用し測定する。 ※「アンダカット」「オーバラップ」については、ビード両端15mmは測定の対象としない。 ・「脚長」：指定脚長に対し両脚長の誤差を足した値 ・「アンダカット」、「オーバーラップ」：長さ１ｍｍ以上の個所を数える。 ・「始・終端部の状態」：開先面が残存していないか、クレータ処理がされているかを確 認する。
脚長（終端から30mmの箇所）
アンダカット
オーバーラップ
始・終端部の状態
| 溶接番号④ （脚長9mm） | 脚長（始端から30mmの箇所）
脚長（終端から30mmの箇所）
アンダカット
オーバーラップ
始・終端部の状態
| 溶接番号⑤ （脚長6mm） | 脚長（ビード継ぎの状態）
脚長（始端から30mmの箇所）
脚長（終端から30mmの箇所）
アンダカット
オーバーラップ
始・終端部の状態
安全作業 | 安全作業 | 他の作業者への妨げ行為など含む | ・指導員が判定する。 | 他の作業者への妨げ行為など、安全作業の観点から不適切な作業又は行為があるごとに１点ずつ減点する。 例）．○○○○○○、 □□□□□□□、 △△△△△△△
| 服装 | 作業服の着用状態、保護具の適正使用、帽子の着用 |  | 作業服の着用状態、保護具の適正使用、帽子の着用などの服装が、安全作業の観点から不適切な点があるごとに１点ずつ減点する。 例）．○○○○○○、 □□□□□□□、 △△△△△△△
| ４S作業 | 作業後の整理整頓清掃
工夫・改善 | 工夫・改善 | 作業工程の工夫、 施工上の工夫、安全の工夫、 清掃の工夫、作業改善 | ・指導員が判定する。