## チェックシート①（表ビード）
チェックシート①（表ビード）
| 入所月 |  |  | 番号
氏名
溶接番号①（下向き突合せ溶接部 表ビード）
※下記a)からe)までについては、ビード両端15mmは測定の対象としない
a）ビード幅（最も広い箇所で測定する）
・幅10mm以下の場合→減点なし
・幅10mmを超え13mm以下の場合→-1点
・幅13mmを超える場合→-2点
・開先が残存している場合→-4点
減点数
b）ビード高さ（最も高い箇所で測定する）
・高さ0mm以上2mm以下の場合→ 減点なし
・高さ2mmを超え3mm以下の場合→ -1点
・高さ3mmを超える場合→ -4点
減点数
c）のど厚不足（板の表面よりも低い部分の長さの合計を測定する）
・長さ0mmの場合→減点なし
・長さ0mmを超え10mm以下の場合→ -1点
・長さ10mmを超え20mm以下の場合→ -2点
・長さ20mmを超える場合→ -4点
減点数
d）アンダカット（合計長さを測定する）
・長さ0mmの場合→減点なし
・長さ0mmを超え10mm以下の場合→ -1点
・長さ10mmを超え20mm以下の場合→ -2点
・長さ20mm以上の場合→ -4点
減点数
e）オーバラップ（フランク角90°以下の部分の合計長さを測定する）
・長さ0mmの場合→減点なし
・長さ0mmを超え10mm以下の場合→ -1点
・長さ10mmを超え20mm以下の場合→ -2点
・長さ20mm以上の場合→ -4点
減点数
f）始端部の状態
・開先面が残っていない状態→減点なし
・開先面が残っている状態→ -2点
減点数
g）終端部の状態
・開先面の残存なし、クレータ処理ができている→減点なし
・開先面の残存あり、またはクレータ未処理→ -2点
・開先面の残存あり、かつクレータ未処理→ -4点
減点数
h)シールド状態
・溶接ビード表面が著しく酸化していない→減点なし
・溶接ビード表面が著しく酸化している→-3点
減点数
|  | 減点数合計 | ＝

## チェックシート②
チェックシート②
| 入所月 |  |  | 番号
氏名
溶接番号②（水平すみ肉溶接部）※脚長3mm
a）脚長（始端から15mmの箇所で測定する）
・指定脚長に対し両脚長の誤差を足した値が±1mm未満の場合→減点なし
・指定脚長に対し両脚長の誤差を足した値が±1mm以上2mm未満の場合→-1点
・指定脚長に対し両脚長の誤差を足した値が±2mm以上の場合→-4点
減点数
b）脚長（終端から15mmの箇所で測定する）
・指定脚長に対し両脚長の誤差を足した値が±1mm未満の場合→減点なし
・指定脚長に対し両脚長の誤差を足した値が±1mm以上2mm未満の場合→-1点
・指定脚長に対し両脚長の誤差を足した値が±2mm以上の場合→-4点
減点数
c）余盛り高低差（最も高い箇所と最も低い箇所の差を測定する）
・高低差1mm以下の場合→ 減点なし
・高低差1mmを超え2mm以下の場合→ -1点
・高低差2mmを超える場合→ -4点
減点数
d）アンダカット（合計長さを測定する）
・長さ0mmの場合→減点なし
・長さ0mmを超え5mm以下の場合→ -1点
・長さ5mmを超え10mm以下の場合→ -2点
・長さ10mm以上の場合→ -4点 |  |  |  | 減点数
e）オーバラップ（フランク角90°以下の部分の合計長さを測定する）
・長さ0mmの場合→減点なし
・長さ0mmを超え5mm以下の場合→ -1点
・長さ5mmを超え10mm以下の場合→ -2点
・長さ10mm以上の場合→ -4点 |  |  |  | 減点数
f）終端部の状態
・クレータ処理がされている→減点なし
・クレータ処理がされていない→ -2点
減点数
g)シールド状態
・溶接ビード表面が著しく酸化していない→減点なし
・溶接ビード表面が著しく酸化している→-3点
減点数
|  | 減点数合計 | ＝

## チェックシート③
チェックシート③
| 入所月 |  |  | 番号
氏名
溶接番号③（水平すみ肉溶接部）※脚長3mm
a）脚長（始端から15mmの箇所で測定する）
・指定脚長に対し両脚長の誤差を足した値が±1mm未満の場合→減点なし
・指定脚長に対し両脚長の誤差を足した値が±1mm以上2mm未満の場合→-1点
・指定脚長に対し両脚長の誤差を足した値が±2mm以上の場合→-4点
減点数
b）脚長（終端から15mmの箇所で測定する）
・指定脚長に対し両脚長の誤差を足した値が±1mm未満の場合→減点なし
・指定脚長に対し両脚長の誤差を足した値が±1mm以上2mm未満の場合→-1点
・指定脚長に対し両脚長の誤差を足した値が±2mm以上の場合→-4点
減点数
c）余盛り高低差（最も高い箇所と最も低い箇所の差を測定する）
・高低差1mm以下の場合→ 減点なし
・高低差1mmを超え2mm以下の場合→ -1点
・高低差2mmを超える場合→ -4点
減点数
d）アンダカット（合計長さを測定する）
・長さ0mmの場合→減点なし
・長さ0mmを超え5mm以下の場合→ -1点
・長さ5mmを超え10mm以下の場合→ -2点
・長さ10mm以上の場合→ -4点 |  |  |  | 減点数
e）オーバラップ（フランク角90°以下の部分の合計長さを測定する）
・長さ0mmの場合→減点なし
・長さ0mmを超え5mm以下の場合→ -1点
・長さ5mmを超え10mm以下の場合→ -2点
・長さ10mm以上の場合→ -4点 |  |  |  | 減点数
f）終端部の状態
・クレータ処理がされている→減点なし
・クレータ処理がされていない→ -2点
減点数
g)シールド状態
・溶接ビード表面が著しく酸化していない→減点なし
・溶接ビード表面が著しく酸化している→-3点
減点数
|  | 減点数合計 | ＝

## チェックシート④
チェックシート④
| 入所月 |  |  | 番号
氏名
溶接番号④（立向きすみ肉溶接部）※脚長3mm
a）脚長（始端から15mmの箇所で測定する）
・指定脚長に対し両脚長の誤差を足した値が±1mm未満の場合→減点なし
・指定脚長に対し両脚長の誤差を足した値が±1mm以上2mm未満の場合→-1点
・指定脚長に対し両脚長の誤差を足した値が±2mm以上の場合→-4点
減点数
b）脚長（終端から15mmの箇所で測定する）
・指定脚長に対し両脚長の誤差を足した値が±1mm未満の場合→減点なし
・指定脚長に対し両脚長の誤差を足した値が±1mm以上2mm未満の場合→-1点
・指定脚長に対し両脚長の誤差を足した値が±2mm以上の場合→-4点
減点数
c）余盛り高低差（最も高い箇所と最も低い箇所の差を測定する）
・高低差1mm以下の場合→ 減点なし
・高低差1mmを超え2mm以下の場合→ -1点
・高低差2mmを超える場合→ -4点
減点数
d）アンダカット（合計長さを測定する）
・長さ0mmの場合→減点なし
・長さ0mmを超え5mm以下の場合→ -1点
・長さ5mmを超え10mm以下の場合→ -2点
・長さ10mm以上の場合→ -4点 |  |  |  | 減点数
e）オーバラップ（フランク角90°以下の部分の合計長さを測定する）
・長さ0mmの場合→減点なし
・長さ0mmを超え5mm以下の場合→ -1点
・長さ5mmを超え10mm以下の場合→ -2点
・長さ10mm以上の場合→ -4点 |  |  |  | 減点数
f）終端部の状態
・クレータ処理がされている→減点なし
・クレータ処理がされていない→ -2点
減点数
g)シールド状態
・溶接ビード表面が著しく酸化していない→減点なし
・溶接ビード表面が著しく酸化している→-3点
減点数
|  | 減点数合計 | ＝

## チェックシート⑤
チェックシート⑤
| 入所月 |  |  | 番号
氏名
溶接番号⑤（立向きすみ肉溶接部）※脚長3mm
a）脚長（始端から15mmの箇所で測定する）
・指定脚長に対し両脚長の誤差を足した値が±1mm未満の場合→減点なし
・指定脚長に対し両脚長の誤差を足した値が±1mm以上2mm未満の場合→-1点
・指定脚長に対し両脚長の誤差を足した値が±2mm以上の場合→-4点
減点数
b）脚長（終端から15mmの箇所で測定する）
・指定脚長に対し両脚長の誤差を足した値が±1mm未満の場合→減点なし
・指定脚長に対し両脚長の誤差を足した値が±1mm以上2mm未満の場合→-1点
・指定脚長に対し両脚長の誤差を足した値が±2mm以上の場合→-4点
減点数
c）余盛り高低差（最も高い箇所と最も低い箇所の差を測定する）
・高低差1mm以下の場合→ 減点なし
・高低差1mmを超え2mm以下の場合→ -1点
・高低差2mmを超える場合→ -4点
減点数
d）アンダカット（合計長さを測定する）
・長さ0mmの場合→減点なし
・長さ0mmを超え5mm以下の場合→ -1点
・長さ5mmを超え10mm以下の場合→ -2点
・長さ10mm以上の場合→ -4点 |  |  |  | 減点数
e）オーバラップ（フランク角90°以下の部分の合計長さを測定する）
・長さ0mmの場合→減点なし
・長さ0mmを超え5mm以下の場合→ -1点
・長さ5mmを超え10mm以下の場合→ -2点
・長さ10mm以上の場合→ -4点 |  |  |  | 減点数
f）終端部の状態
・クレータ処理がされている→減点なし
・クレータ処理がされていない→ -2点
減点数
g)シールド状態
・溶接ビード表面が著しく酸化していない→減点なし
・溶接ビード表面が著しく酸化している→-3点
減点数
|  | 減点数合計 | ＝

## チェックシート⑥
チェックシート⑥
| 入所月 |  |  | 番号
氏名
溶接番号⑥（立向きすみ肉溶接部）※脚長3mm
a）脚長（始端から15mmの箇所で測定する）
・指定脚長に対し両脚長の誤差を足した値が±1mm未満の場合→減点なし
・指定脚長に対し両脚長の誤差を足した値が±1mm以上2mm未満の場合→-1点
・指定脚長に対し両脚長の誤差を足した値が±2mm以上の場合→-4点
減点数
b）脚長（終端から15mmの箇所で測定する）
・指定脚長に対し両脚長の誤差を足した値が±1mm未満の場合→減点なし
・指定脚長に対し両脚長の誤差を足した値が±1mm以上2mm未満の場合→-1点
・指定脚長に対し両脚長の誤差を足した値が±2mm以上の場合→-4点
減点数
c）余盛り高低差（最も高い箇所と最も低い箇所の差を測定する）
・高低差1mm以下の場合→ 減点なし
・高低差1mmを超え2mm以下の場合→ -1点
・高低差2mmを超える場合→ -4点
減点数
d）アンダカット（合計長さを測定する）
・長さ0mmの場合→減点なし
・長さ0mmを超え5mm以下の場合→ -1点
・長さ5mmを超え10mm以下の場合→ -2点
・長さ10mm以上の場合→ -4点 |  |  |  | 減点数
e）オーバラップ（フランク角90°以下の部分の合計長さを測定する）
・長さ0mmの場合→減点なし
・長さ0mmを超え5mm以下の場合→ -1点
・長さ5mmを超え10mm以下の場合→ -2点
・長さ10mm以上の場合→ -4点 |  |  |  | 減点数
f）終端部の状態
・クレータ処理がされている→減点なし
・クレータ処理がされていない→ -2点
減点数
g)シールド状態
・溶接ビード表面が著しく酸化していない→減点なし
・溶接ビード表面が著しく酸化している→-3点
減点数
|  | 減点数合計 | ＝

## チェックシート⑦
チェックシート⑦
| 入所月 |  |  | 番号
氏名
溶接番号⑦（立向きすみ肉溶接部）※脚長3mm
a）脚長（始端から15mmの箇所で測定する）
・指定脚長に対し両脚長の誤差を足した値が±1mm未満の場合→減点なし
・指定脚長に対し両脚長の誤差を足した値が±1mm以上2mm未満の場合→-1点
・指定脚長に対し両脚長の誤差を足した値が±2mm以上の場合→-4点
減点数
b）脚長（終端から15mmの箇所で測定する）
・指定脚長に対し両脚長の誤差を足した値が±1mm未満の場合→減点なし
・指定脚長に対し両脚長の誤差を足した値が±1mm以上2mm未満の場合→-1点
・指定脚長に対し両脚長の誤差を足した値が±2mm以上の場合→-4点
減点数
c）余盛り高低差（最も高い箇所と最も低い箇所の差を測定する）
・高低差1mm以下の場合→ 減点なし
・高低差1mmを超え2mm以下の場合→ -1点
・高低差2mmを超える場合→ -4点
減点数
d）アンダカット（合計長さを測定する）
・長さ0mmの場合→減点なし
・長さ0mmを超え5mm以下の場合→ -1点
・長さ5mmを超え10mm以下の場合→ -2点
・長さ10mm以上の場合→ -4点 |  |  |  | 減点数
e）オーバラップ（フランク角90°以下の部分の合計長さを測定する）
・長さ0mmの場合→減点なし
・長さ0mmを超え5mm以下の場合→ -1点
・長さ5mmを超え10mm以下の場合→ -2点
・長さ10mm以上の場合→ -4点 |  |  |  | 減点数
f）終端部の状態
・クレータ処理がされている→減点なし
・クレータ処理がされていない→ -2点
減点数
g)シールド状態
・溶接ビード表面が著しく酸化していない→減点なし
・溶接ビード表面が著しく酸化している→-3点
減点数
|  | 減点数合計 | ＝